## Previsione
|  |  |  | 24 sx |  | 29 sx |  | 36 - 37 sx |  | 61 - 64 sx |  | 69 sx |  | 93 - 96 sx |  | 100 - 103 sx |  | 106 sx |  | 109 - 111 sx |  |  | 119 - 120 sx |  | 19 - 20 dx |  | 30 dx |  | 46 - 47 dx |  | 49 - 50 dx |  | 57 dx |  |  | 82 dx |  | 98 - 100 dx |  | 104 - 108 dx |  | 137 - 138 dx |  | 180 - 181 dx |  | 47B |  | Naviglio
|  | u.m. | importo unitario ribassato | quantità intervento | inporto intervento | quantità intervento | inporto intervento | SH1 | SH2 | SH1 | SH2 | SH1 | SH2 | SH1 | SH2 | SH1 | SH2 | SH1 | SH2 | SH1 | SH2 | SH3 | SH1 | SH2 | SH1 | SH2 | SH1 | SH2 | SH1 | SH2 | SH1 | SH2 | SH1 | SH2 | SH3 | SH1 | SH2 | SH1 | SH2 | SH1 | SH2 | SH1 | SH2 | SH1 | SH2 | SH1 | SH2 | SH1 | SH2 | SH3 | SH4
1 | Approntamento attrezzatura | cad. | 102.0145 |  | 0 |  | 0 | 1 | 102.0145 | 1 | 102.0145 | 1 | 102.0145 | 1 | 102.0145 | 1 | 102.0145 | 1 | 102.0145 | 1 |  | 102.0145 | 1 | 102.0145 | 1 | 102.0145 | 1 | 102.0145 | 2 | 204.0291 | 1 | 102.0145 | 1 |  | 102.0145 | 1 | 102.0145 | 1 | 102.0145 | 1 | 102.0145 | 1 | 102.0145 | 1 | 102.0145
2 | Perforazione fino a 20 m | m | 35.0172 |  | 0 |  | 0 | 20 | 700.344 | 20 | 700.344 | 20 | 700.344 | 20 | 700.344 | 20 | 700.344 | 20 | 700.344 | 20 |  | 700.344 | 20 | 700.344 | 20 | 700.344 | 20 | 700.344 | 40 | 1400.688 | 20 | 700.344 | 20 |  | 700.344 | 20 | 700.344 | 20 | 700.344 | 20 | 700.344 | 20 | 700.344 | 20 | 700.344
3 | Cassette catalogatrici | cad. | 6.614457 |  | 0 |  | 0 | 4 | 26.45783 | 4 | 26.45783 | 4 | 26.45783 | 4 | 26.45783 | 4 | 26.45783 | 4 | 26.45783 | 4 |  | 26.45783 | 4 | 26.45783 | 4 | 26.45783 | 4 | 26.45783 | 8 | 52.91565 | 4 | 26.45783 | 4 |  | 26.45783 | 4 | 26.45783 | 4 | 26.45783 | 4 | 26.45783 | 4 | 26.45783 | 4 | 26.45783
4 | Shelby | cad. | 31.76263 |  | 0 |  | 0 | 2 | 63.52526 | 2 | 63.52526 | 2 | 63.52526 | 2 | 63.52526 | 2 | 63.52526 | 2 | 63.52526 | 3 |  | 95.28789 | 2 | 63.52526 | 2 | 63.52526 | 2 | 63.52526 | 2 | 63.52526 | 2 | 63.52526 | 3 |  | 95.28789 | 2 | 63.52526 | 2 | 63.52526 | 2 | 63.52526 | 2 | 63.52526 | 2 | 63.52526
5 | SPT | cad. | 29.78 |  | 0 |  | 0 |  | 0 |  | 0 |  | 0 |  | 0 |  | 0 |  | 0 |  |  | 0 |  | 0 |  | 0 |  | 0 |  | 0 |  | 0 |  |  | 0 |  | 0 |  | 0 |  | 0 |  | 0 |  | 0
6 | Installazione penetrometro | cad. | 29.46362 |  | 0 |  | 0 | 9 | 265.1726 |  | 0 |  | 0 | 9 | 265.1726 | 9 | 265.1726 | 9 | 265.1726 | 9 |  | 265.1726 | 9 | 265.1726 |  | 0 |  | 0 | 9 | 265.1726 |  | 0 | 9 |  | 265.1726 |  | 0 |  | 0 |  | 0 |  | 0 |  | 0
7a | penetrometria SISMOCONO | m | 14.94991 |  | 0 |  | 0 | 30 | 448.4972 |  | 0 |  | 0 | 30 | 448.4972 | 30 | 448.4972 | 30 | 448.4972 | 30 |  | 448.4972 | 30 | 448.4972 |  | 0 |  | 0 | 30 | 448.4972 |  | 0 | 30 |  | 448.4972 |  | 0 |  | 0 |  | 0 |  | 0 |  | 0
7b | penetrometria elettrica | m | 10.92183 |  | 0 |  | 0 | 150 | 1638.275 |  | 0 |  | 0 | 150 | 1638.275 | 150 | 1638.275 | 150 | 1638.275 | 150 |  | 1638.275 | 150 | 1638.275 |  | 0 |  | 0 | 150 | 1638.275 |  | 0 | 150 |  | 1638.275 |  | 0 |  | 0 |  | 0 |  | 0 |  | 0
8 | topografia | ha | 429.4283 |  | 0 |  | 0 |  | 0 |  | 0 |  | 0 | 3.019 | 1296.444 | 3.645 | 1565.266 | 1.8665 | 801.5278 | 2.664 |  | 1143.997 | 1.359 | 583.593 |  | 0 |  | 0 | 0.832 | 357.2843 |  | 0 |  |  | 0 |  | 0 | 2.282 | 979.9553 | 3.408 | 1463.491 |  | 0 |  | 0
9 | geofisica | m | 7.283892 |  | 0 |  | 0 | 177.5 | 1292.891 | 188 | 1369.372 | 177.5 | 1292.891 | 236 | 1718.999 | 142 | 1034.313 | 142 | 1034.313 | 236 |  | 1718.999 | 212.5 | 1547.827 | 94 | 684.6859 | 177.5 | 1292.891 | 188 | 1369.372 | 177.5 | 1292.891 | 177.5 |  | 1292.891 | 177.5 | 1292.891 | 177.5 | 1292.891 | 177.5 | 1292.891 | 177.5 | 1292.891 | 177.5 | 1292.891
10 | sfalcio | mq | 0.2042575 |  | 0 |  | 0 |  | 0 |  | 0 |  | 0 |  | 0 |  | 0 |  | 0 |  |  | 0 |  | 0 |  | 0 |  | 0 |  | 0 |  | 0 |  |  | 0 |  | 0 |  | 0 |  | 0 |  | 0 |  | 0
11 | scavatore | hr | 34.00721 |  | 0 |  | 0 |  | 0 |  | 0 |  | 0 |  | 0 |  | 0 |  | 0 |  |  | 0 |  | 0 |  | 0 |  | 0 |  | 0 |  | 0 |  |  | 0 |  | 0 |  | 0 |  | 0 |  | 0 |  | 0
12 | Camp. | cad. | 13.52064 | 0 | 0 | 0 | 0 | SCC36 - 37 SH1 | SCC36 - 37 SH2 | SCC61 - 64 SH1 | SCC61 - 64 SH2 | SCC69 SH1 | SCC69 SH2 | SCC93 - 96 SH1 | SCC93 - 96 SH2 | SCC 100 - 103 SH1 | SCC 100 - 103 SH2 | SCC106 SH1 | SCC106 SH2 | SCC109 - 111 - SH1 | SCC109 - 111 - SH2 | SCC109 - 111 - SH3 | SCC 119 - 120 SH1 | SCC 119 - 120 SH2 | SCC19-20 SH1 | SCC19-20 SH2 | SCC30 SH1 | SCC30 SH2 | SCC46-47 SH1 | SCC46-47 SH2 | SCC49 - 50 SH1 | SCC49 - 50 SH2 | SCC57 SH1 | SCC57 SH2 | SCC57 SH3 | SCC82 SH1 | SCC82 SH2 | SCC98 - 100 SH1 | SCC98 - 100 SH2 | SCC104-108 SH1 | SCC104-108 SH2 | SCC137-138 SH1 | SCC137-138 SH2 | SCC180 - 181 - SH1 | SCC180 - 181 - SH2 | SCC47B SH1 | SCC47B SH2 | SCC Naviglio SH1 | SCC Naviglio SH2 | SCC Naviglio SH3 | SCC Naviglio SH4
13 | Prof. (m da p.c.) | cad. | 28.82122 | 0 | 0 | 0 | 0 | m 7.00 - 7.50 | m 12.00 - 12.50 | m 9.00 - 9.60 | m 12.00 - 12.60 | m 6.00 - 6.60 | m 9.00 - 9.60 | m 7.00 - 7.50 | m 12.00 - 12.60 | m 7.50 - 8.10 | m 12.00 - 12.60 | m 6.00 - 6.60 | m 9.00 - 9.60 | m 7.00 - 7.60 | m 10.50 - 11.10 | m 13.50 - 14.10 | m 6.50 - 7.10 | m 9.00 - 9.60 | m 7.50 - 8.00 | m 10.50 - 11.00 | m 9.00 - 9.60 | m 10.50 - 11.00 | m 6.00 - 6.60 | m 10.50 - 11.00 | m 7.50 - 8.10 | m 10.50 - 11.10 | m 7.50 - 8.00 | m 10.50 - 11.10 | m 13.50 - 14.10 | m 6.00 - 6.60 | m 10.50 - 11.00 | m 7.50 - 8.00 | m 10.50 - 11.00 | m 9.00 - 9.60 | m 12.00 - 12.60 | m 9.00 - 9.60 | m 12.00 - 12.60 | m 9.00 - 9.60 | m 12.00 - 12.60 | m 3.00 - 3.60 | m 6.00 - 6.60 | m 3.00 - 3.60 | m 7.00 - 7.60 | m 11.50 - 12.10 | m 16.00 - 16.60
14 | Descrizione | cad. | 36.79571 | 0 | 0 | 0 | 0 | Limo argilloso sabbioso marrone | Limo argilloso sabbioso grigio | Limo argilloso sabbioso grigio marrone | Limo e argilla marrone | Limo con sabbia fine argilloso marrone | Limo con sabbia fine argilloso marrone | Limo sabbioso argilloso marrone | Limo con argilla grigio marrone verdastro | Limo argilloso sabbioso marrone-grigio con frammenti di laterizio | Limo con sabbia fine deb argilloso grigio | Limo con sabbia fine debolmente argilloso marrone | Limo sabbioso argilloso marrone | Limo sabbioso argilloso grigio marrone | Limo sabbioso argilloso grigio marrone | Argilla e limo grigio | Limo con sabbia fine deb.argilloso marrone scuro | Limo con sabbia fine grigio verdastro marrone | Limo e argilla marrone | Argilla e limo sabbioso grigio passante a marrone | Limo sabbioso argilloso marrone grigiastro | Limo e argilla marrone | Limo e sabbia argilloso marrone | Sabbia medio fine limosa marrone | Limo con sabbia argilloso marrone | Limo con argilla sabbioso marrone | Limo con sabbia medio fine debolmente argilloso grigio marrone | Limo argilloso sabbioso grigio marrone | Limo argilloso grigio verdastro con screziature marrone con noduli carbonatici | Limo con argilla marrone grigiastro | Limo con sabbia fine argilloso marrone grigiastro | Limo sabbioso argilloso marrone | Limo sabbioso debolmente argilloso marrone | Limo con sabbia fine argilloso marrone | Limo argilloso debolmente sabbioso grigio | Limo sabbioso argilloso marrone | Argilla e limo con tracce di sostanza organica grigio | Limo argilloso debolmente sabbioso marrone grigiastro | Limo con argilla grigio | Sabbia fine e limo debolmente argillosa marrone | Sabbia medio fine limosa debolmente argillosa marrone | Limo da argilloso a deb. sabbioso grigio | Argilla limosa grigia | Argilla limosa grigia con rari granuli calcarei | Limo argilloso deb. sabbioso marrone grigiastro verdastro
15 | UNI 10006 | cad. | 5.462845 | 0 | 0 | 0 | 0 | A 4 | A 4 | A 6 | A 7 - 6 | A 6 | A 6 | A 6 | A 7 - 6 | A 4 | A 4 | A 4 | A 4 | A 4 | A 6 | A 7 - 6 | A 4 | A 4 | A 7 - 6 | A 7 - 6 | A 6 | A 7 - 6 | A 6 | A 2 - 4 | A 6 | A 7 - 6 | A 4 | A 6 | A 7 - 6 | A 7 - 6 | A 4 | A 4 | A 4 | A 4 | A 6 | A 4 | A 7 - 5 | A 4 | A 7 - 6 | A 4 | A 2 - 4 | A 6 | A 7 - 6 | A 7 - 6 | A 6
16 | USCS | cad. | 5.902384 | 0 | 0 | 0 | 0 | ML o OL | CL | CL | CH | CL | CL | CL | CL | CL - ML | CL | CL | CL | CL | CL | CH | CL | CL | CL | CL | CL | CH | CL | SC | CL | CH | CL | CL | CH | CL | ML o OL | CL | CL - ML | CL | CL | CL | CH | ML o OL | CL | ML o OL | SM | CL | CH | CH | CL
17 | ghiaia (> 2 mm) | cad. | 27.91137 | 0 | 0 | 0 | 0 | 0.008763% | 0.1521% | 0% | 0.05412% | 0.1064% | 0.04487% | 0.2223% | 0% | 0.009795% | 0% | 0% | 0.4231% | 0.03932% | 0.021% | 0% | 1.16% | 0% | 0.4352% | 0.2623% | 0% | 0.02246% | 0% | 0.01346% | 0.0375% | 0.8841% | 0.1312% | 0.302% | 0.3323% | 3.327% | 0% | 0.031% | 0.03178% | 0.04782% | 0% | 0.1828% | 0% | 0.2345% | 0.01221% | 0% | 0% | 0% | 0% | 0.5024% | 0%
18 | sabbia (> 0.60 mm) | cad. | 17.292 | 0 | 0 | 0 | 0 | 12.15% | 12.7% | 12.4% | 3.982% | 37.85% | 33.18% | 26.91% | 3.991% | 36.23% | 12.69% | 34.87% | 24.28% | 16.08% | 14.51% | 4.876% | 37.43% | 24.27% | 3.743% | 12.23% | 22.43% | 2.805% | 40.37% | 74.52% | 32.74% | 28.71% | 35.4% | 11.27% | 2.65% | 3.422% | 36.58% | 28.81% | 10.3% | 31.35% | 9.685% | 23.08% | 2.894% | 8.816% | 4.3% | 49.47% | 72.35% | 6.066% | 2.802% | 9.542% | 13.67%
19 | limo (> 2 mm) | cad. | 16.58489 | 0 | 0 | 0 | 0 | 71.02% | 71.79% | 72.89% | 52.6% | 49.56% | 50.45% | 55.61% | 63.43% | 57.51% | 59.41% | 55.38% | 63.88% | 70.72% | 72.28% | 47.42% | 54.72% | 63.59% | 51.48% | 42.67% | 62.92% | 56.46% | 43.7% | 23.29% | 53.2% | 36.97% | 55.44% | 71.63% | 38.13% | 61.97% | 51.71% | 58.76% | 80.26% | 55.58% | 62.75% | 65.28% | 40.77% | 71.83% | 65.26% | 41.13% | 22.3% | 71.25% | 38.49% | 30.53% | 69.57%
20 | argilla (< 2 mm) | cad. | 206.2044 |  | 0 |  | 0 | 16.83% | 15.35% | 14.71% | 43.36% | 12.49% | 16.32% | 17.26% | 32.58% | 6.257% | 27.9% | 9.748% | 11.42% | 13.16% | 13.19% | 47.71% | 6.684% | 12.14% | 44.35% | 44.84% | 14.65% | 40.71% | 15.92% | 2.176% | 14.02% | 33.44% | 9.031% | 16.8% | 58.89% | 31.29% | 11.71% | 12.4% | 9.404% | 13.03% | 27.57% | 11.46% | 56.34% | 19.12% | 30.43% | 9.396% | 5.343% | 22.69% | 58.71% | 59.43% | 16.76%
21 | Wn | cad. | 125.7286 |  | 0 |  | 0 | 28.43% | 28.57% | 28.21% | 31.82% | 22.56% | 24.33% | 22.68% | 31.91% | 15.58% | 27.35% | 21.47% | 26.01% | 27.86% | 28.97% | 30.99% | 14.22% | 32.08% | 29.96% | 32.76% | 27.93% | 32.87% | 14.81% | 25.07% | 25.05% | 28.76% | 26.54% | 29.75% | 26.35% | 24.7% | 27.93% | 25.4% | 28.65% | 27.07% | 28.1% | 28.39% | 36.52% | 26.21% | 32.2% | 21.3% | 25.9% | 30.75% | 30.95% | 26.02% | 26.53%
22 | LL | cad. | 393.0477 |  | 0 |  | 0 | 30.25% | 32.21% | 34.59% | 53.01% | 30.39% | 31.42% | 36.43% | 45.23% | 24.72% | 32.02% | 28.57% | 30.04% | 29.94% | 31.18% | 73.58% | 28.63% | 30.14% | 44.27% | 48.37% | 34.1% | 54.2% | 28.22% | nd | 32.33% | 52.35% | 26.54% | 33.3% | 61.41% | 44.32% | 26.99% | 28.62% | 25.38% | 28.56% | 37.65% | 28.99% | 67.7% | 31.27% | 43.5% | 26.54% | 25.48% | 35.94% | 58.73% | 53.44% | 34.75%
| LP | cad. | 988.43 |  | 0 |  | 0 | 24.11% | 23.07% | 17.08% | 24.08% | 17.02% | 18.07% | 20.08% | 25.61% | 19.72% | 22.26% | 21.24% | 20.48% | 20.15% | 19.07% | 25.05% | 20.55% | 22.22% | 23.15% | 22.35% | 19.6% | 25.08% | 17.66% | np | 19.24% | 23.16% | 17.09% | 16.91% | 26.07% | 22.42% | 23.59% | 20.35% | 20.54% | 21.02% | 21.67% | 19.11% | 30.62% | 23.49% | 21.57% | 23.08% | 21.61% | 22.18% | 26.73% | 24.26% | 22.11%
| IP | [6 empty] | 6.137% | 9.144% | 17.51% | 28.94% | 13.37% | 13.35% | 16.36% | 19.62% | 5.002% | 9.768% | 7.331% | 9.56% | 9.781% | 12.12% | 48.53% | 8.082% | 7.919% | 21.12% | 26.02% | 14.5% | 29.12% | 10.56% | nd | 13.09% | 29.18% | 9.441% | 16.39% | 35.34% | 21.9% | 3.401% | 8.271% | 4.833% | 7.54% | 15.97% | 9.879% | 37.08% | 7.778% | 21.93% | 3.465% | 3.875% | 13.76% | 32% | 29.19% | 12.65%
| gnat (Mg/m3) | [6 empty] | 1.962301 | 1.956732 | 1.95999 | 1.909551 | 1.936393 | 1.976268 | 1.999756 | 1.906605 | 2.075165 | 1.95522 | 2.000308 | 1.99492 | 1.961834 | 1.948754 | 1.917959 | 1.989575 | 1.851521 | 1.928183 | 1.904303 | 1.968941 | 1.89517 | 2.032494 | 2.007641 | 2.011819 | 1.955823 | 1.979112 | 1.945206 | 1.994952 | 1.946207 | 1.962033 | 1.921131 | 1.953966 | 1.977801 | 1.968604 | 1.942148 | 1.854192 | 1.922464 | 1.906614 | 1.810724 | 1.996714 | 1.927426 | 1.924624 | 1.998217 | 1.987268
| gsecco (Mg/m3) | [6 empty] | 1.527955 | 1.521976 | 1.528778 | 1.448561 | 1.579912 | 1.589556 | 1.630103 | 1.445366 | 1.795459 | 1.535322 | 1.646739 | 1.583179 | 1.534335 | 1.511069 | 1.464158 | 1.741951 | 1.401839 | 1.483688 | 1.434372 | 1.539026 | 1.426288 | 1.770281 | 1.605177 | 1.608866 | 1.518931 | 1.564012 | 1.499181 | 1.578935 | 1.560771 | 1.533674 | 1.532027 | 1.51877 | 1.55641 | 1.53683 | 1.51271 | 1.358154 | 1.523184 | 1.442273 | 1.492754 | 1.586003 | 1.474156 | 1.469697 | 1.585593 | 1.570587
| gimm (Mg/m3) | [6 empty] | 0.9615828 | 0.9572534 | 0.9618692 | 0.9109715 | 0.9940263 | 0.999862 | 1.025144 | 0.908925 | 1.128376 | 0.9642372 | 1.03549 | 0.9956061 | 0.9652287 | 0.9503809 | 0.9207955 | 1.095025 | 0.8786998 | 0.9306923 | 0.9025077 | 0.9678426 | 0.8972231 | 1.114396 | 1.007891 | 1.012249 | 0.9558695 | 0.9832594 | 0.9449082 | 0.9953802 | 0.9816758 | 0.9640789 | 0.9642879 | 0.9549863 | 0.9786762 | 0.9678289 | 0.9498012 | 0.8544755 | 0.957712 | 0.9073547 | 0.9399242 | 0.9983339 | 0.9281722 | 0.925365 | 0.9983364 | 0.9888879
| n | [6 empty] | 0.4336279 | 0.4352772 | 0.4330911 | 0.4624107 | 0.4141142 | 0.4103058 | 0.3950412 | 0.4635588 | 0.3329176 | 0.4289149 | 0.3887511 | 0.4124275 | 0.430894 | 0.4393117 | 0.456638 | 0.3530737 | 0.4768611 | 0.4470038 | 0.4681357 | 0.4288167 | 0.4709356 | 0.3441143 | 0.4027138 | 0.4033828 | 0.4369387 | 0.4192472 | 0.4457272 | 0.4164452 | 0.420905 | 0.430405 | 0.4322608 | 0.4362165 | 0.4222659 | 0.4309986 | 0.437091 | 0.4963214 | 0.4345276 | 0.4650822 | 0.4471702 | 0.4123309 | 0.4540163 | 0.4556676 | 0.4127433 | 0.4183013
| e | [6 empty] | 0.7656238 | 0.7707802 | 0.7639518 | 0.8601559 | 0.7068173 | 0.6957941 | 0.6530051 | 0.8641372 | 0.4990652 | 0.7510525 | 0.6359948 | 0.7019175 | 0.7571419 | 0.783522 | 0.8403938 | 0.545771 | 0.9115381 | 0.8083308 | 0.8801789 | 0.7507515 | 0.890129 | 0.5246558 | 0.6742393 | 0.6761165 | 0.7760056 | 0.7219029 | 0.8041659 | 0.7136351 | 0.7268323 | 0.7556335 | 0.7613721 | 0.7737306 | 0.7309 | 0.7574649 | 0.776486 | 0.9853931 | 0.768433 | 0.869446 | 0.808875 | 0.701638 | 0.8315566 | 0.8371129 | 0.7028329 | 0.7191029
| sat | [6 empty] | 100.2% | 99.88% | 99.57% | 99.69% | 86.08% | 94.25% | 93.57% | 99.5% | 84.02% | 97.9% | 90.95% | 99.83% | 99.21% | 99.63% | 99.38% | 70.13% | 94.3% | 99.44% | 100.4% | 100.3% | 99.56% | 76.2% | 99.94% | 99.89% | 99.99% | 99.01% | 100.1% | 99.9% | 91.57% | 99.52% | 90.02% | 99.77% | 99.79% | 100.2% | 98.25% | 99.94% | 91.89% | 99.84% | 71.11% | 99.61% | 99.84% | 99.84% | 99.97% | 99.61%
| Gs (Mg/m3) | [6 empty] | 2.697793 | 2.695085 | 2.696691 | 2.694549 | 2.696621 | 2.69556 | 2.694568 | 2.694361 | 2.69151 | 2.68843 | 2.694056 | 2.694439 | 2.696044 | 2.695025 | 2.694626 | 2.692658 | 2.679668 | 2.683 | 2.696876 | 2.694452 | 2.695868 | 2.69907 | 2.68745 | 2.696647 | 2.69763 | 2.693077 | 2.704771 | 2.705718 | 2.69519 | 2.692569 | 2.69847 | 2.693889 | 2.693991 | 2.700925 | 2.687309 | 2.69647 | 2.69365 | 2.696251 | 2.700205 | 2.698803 | 2.7 | 2.7 | 2.7 | 2.7
| TD (c' - f' picco) (c' - f' residuo/critico) | [6 empty] | 100 |  | 100 | 100 | 100 | 100 | 100 | 100 | 100 |  | 100 |  | 100 |  | 100 | 100 | 100 |  | 100 | 100 |  | 200 | 100 | 100 | 100 | 100 | 100 | 100 | 100 |  | 100 |  | 100 |  | 100 |  | 100 |  | 100 | 100 | 100 | 100 | 100 | 100
[8 empty] | 200 |  | 200 | 200 | 200 | 200 | 200 | 200 | 200 |  | 200 |  | 200 |  | 200 | 200 | 200 |  | 200 | 200 |  | 300 | 200 | 200 | 200 | 200 | 200 | 200 | 200 |  | 200 |  | 200 |  | 200 |  | 200 |  | 200 | 200 | 200 | 200 | 200 | 200
[8 empty] | 300 |  | 300 | 300 | 300 | 300 | 300 | 300 | 300 |  | 300 |  | 300 |  | 300 | 300 | 300 |  | 300 | 300 |  | 400 | 300 | 300 | 300 | 300 | 300 | 300 | 300 |  | 300 |  | 300 |  | 300 |  | 300 |  | 300 | 300 | 300 | 300 | 300 | 300
[8 empty] | 1.350799 |  | 2.958565 | 3.349472 | 1.212562 | 1.298447 | 3.631741 | 0.6404681 | 40.38903 |  | 0.9354942 |  | 1.043714 |  | 0.243385 | 5.487705 | 2.185913 |  | 20.04758 | 1.001031 |  | 5.395325 | 9.950671 | 1.722605 | 0.4930198 | 1.284547 | 2.635851 | 2.888155 | 0.8728817 |  | 1.907958 |  | 1.420911 |  | 4.25463 |  | 3.286571 |  | 5.288046 | 17.27638 | 12.05718 | 33.99233 | 14.86249 | 27.67332
[8 empty] | 30.2509 |  | 30.63071 | 25.72065 | 27.94279 | 32.12146 | 29.85819 | 28.42882 | 30.6355 |  | 32.14185 |  | 32.97398 |  | 23.86586 | 31.02276 | 32.24844 |  | 27.31839 | 30.47936 |  | 26.83108 | 35.33197 | 32.74188 | 29.6645 | 30.99066 | 28.41157 | 27.46635 | 27.60677 |  | 32.01168 |  | 31.38911 |  | 27.61831 |  | 27.08068 |  | 28.55441 | 35.43075 | 30.52525 | 23.09143 | 25.85146 | 30.55567
[8 empty] | 0.3644111 |  | 0.1190113 | 0.2475864 | 0.2773957 | 0.1776217 | 0.08340474 | 0.03459245 | 30.88483 |  | 0.02700857 |  | 0.3030449 |  | 0.5162838 | 4.563435 | 2.93346 |  | 0.3375836 | 0.144254 |  | 0.6877696 | 0.4103899 | 0.05466639 | 0.005912274 | 0.4966488 | 0.076018 | 0.4767499 | 0.5052975 |  | 0.04024939 |  | 1.216513 |  | 0.3286111 |  | 0.789004 |  | 0.6150852 | 0.8359511
[8 empty] | 29.65208 |  | 28.23677 | 21.8335 | 26.48625 | 31.73139 | 28.22361 | 25.34605 | 31.65533 |  | 30.23418 |  | 31.85709 |  | 19.59941 | 30.79173 | 30.26716 |  | 23.48129 | 29.28788 |  | 26.92748 | 36.55566 | 31.52701 | 26.62316 | 29.34092 | 26.31588 | 26.18836 | 26.7648 |  | 31.29611 |  | 28.4052 |  | 28.10048 |  | 26.7769 |  | 27.40483 | 35.33843
| Triassiale UU s3 - deviatorica (kPa) | [9 empty] | 100 |  |  |  | 100 | [6 empty] | 100 |  | 100 | 100 |  |  | 100 | [5 empty] | 100 | 100 | 200 |  |  |  |  | 100 |  | 100
[11 empty] | 87.80313 |  |  |  | 99.09861 | [6 empty] | 97.90116 |  | 97.96983 | 93.18019 |  |  | 47.31023 | [5 empty] | 146.7792 | 179.1658 | 215.2011 |  |  |  |  | 96.32469 |  | 57.61558
[11 empty] | 200 |  |  |  | 200 | [6 empty] | 200 |  | 200 | 200 |  |  | 200 | [5 empty] | 200 | 200 | 300 |  |  |  |  | 200 |  | 200
[11 empty] | 79.777 |  |  |  | 86.5414 | [6 empty] | 103.6498 |  | 91.47637 | 107.4401 |  |  | 47.65167 | [5 empty] | 139.3585 | 179.7927 | 211.7263 |  |  |  |  | 93.93241 |  | 64.46343
[11 empty] | 300 |  |  |  | 300 | [6 empty] | 300 |  | 300 | 300 |  |  | 300 | [5 empty] | 300 | 300 | 400 |  |  |  |  | 300 |  | 300
[11 empty] | 83.75371 |  |  |  | 98.10481 | [6 empty] | 112.8687 |  | 42.40791 | 111.7548 |  |  | 50.74392 | [5 empty] | 140.1041 | 180.3252 | 230.2525 |  |  |  |  | 91.11795 |  | 62.22373
| Triassiale CD (c' - f' picco) | [6 empty] | 100 |  | 100 |  | 100 | [5 empty] | 100 |  |  | 100 |  | 100 | [6 empty] | 100 |  |  | 100 | [8 empty] | 100 |  |  |  | 100
[8 empty] | 200 |  | 200 |  | 200 | [5 empty] | 200 |  |  | 200 |  | 200 | [6 empty] | 200 |  |  | 200 | [8 empty] | 200 |  |  |  | 200
[8 empty] | 300 |  | 300 |  | 300 | [5 empty] | 300 |  |  | 300 |  | 300 | [6 empty] | 300 |  |  | 300 | [8 empty] | 300 |  |  |  | 300
[8 empty] | 0.7520318 |  | 0.6852695 |  | 1.508709 | [5 empty] | 0.2760179 |  |  | 0.6642435 |  | 2.31894 | [6 empty] | 0.9551141 |  |  | 0.8338193 | [8 empty] | 3.464802 |  |  |  | 1.384191
[8 empty] | 29.7143 |  | 29.71928 |  | 29.00414 | [5 empty] | 31.40953 |  |  | 31.8962 |  | 30.18117 | [6 empty] | 33.43725 |  |  | 32.91598 | [8 empty] | 29.92025 |  |  |  | 29.90707
| Pressione di prec. (s'p): | [46 empty] | 75.1895 | 191.921 | 402.0522 | 398.2564
| OCR | [46 empty] | 1.572253 | 2.042365 | 2.876196 | 2.237863
| Rapp. di compressione (CR) | [46 empty] | 0.1288742 | 0.1944158 | 0.1266319 | 0.1354682
| Indice di compressione (Cc) | [46 empty] | 0.2360404 | 0.3571638 | 0.215633 | 0.2328838
| Rapp. di ricompressione (RR) | [46 empty] | 0.05825001 | 0.03569412 | 0.028253 | 0.02596087
| Indice di ricompressione (Cr) | [46 empty] | 0.1066882 | 0.06557412 | 0.04811013 | 0.0446294
| Rapp. di rigonfiamento (SR) | [46 empty] | 0.01365312 | 0.02282165 | 0.0139521 | 0.01107448
| Indic. di rigonfiamento (Cs) | [46 empty] | 0.02500647 | 0.04192594 | 0.02375809 | 0.01903817
| Coeff. Cons. (Cv) | [46 empty] | 0.0127536 | 0.001978272 | 0.01416057 | 0.01229656
| Coeff. Cons. (Cv) | [46 empty] | 0.01097252 | 0.00332384 | 0.01127022 | 0.008859865
| Coeff. Cons. (Cv) | [46 empty] | 0.01459752 | 0.004651553 | 0.0104396 | 0.01646129
| Coeff. Sec. (Ca) | [46 empty] | 0.00208784 | 0.00286781 | 0.002010986 | 0.001328378
| Coeff. Sec. (Ca) | [46 empty] | 0.001663023 | 0.003575411 | 0.003815105 | 0.003466696
| Coeff. Sec. (Ca) | [46 empty] | 0.003114388 | 0.003825897 | 0.004406545 | 0.003174038
| Permeabilià K (m/s) | [46 empty] | 3.434218e-09 | 7.272618e-10 | 1.775067e-09 | 1.097665e-09
| Permeabilià K (m/s) | [46 empty] | 1.695063e-09 | 1.008734e-09 | 9.108578e-10 | 8.115048e-10
| Permeabilià K (m/s) | [46 empty] | 1.289728e-09 | 7.07292e-10 | 4.979543e-10 | 8.399703e-10
Note on B13: Massimo Romagnoli: esterno
Note on B14: Massimo Romagnoli: esterno